## Octubre
|  | Resultados | [6 empty] | Observaciones
Lote de procesamiento |  | Cantidad cargada (kg) | Cantidad no alimentada (kg) | Producto (kg) |  |  | Cantidad Producida (kg) | Cantidad Merma (kg)
|  |  |  | Grueso | Fino | Post-Limpieza |  |  |  | Total Grueso (Kg)
L021018 | 01 | 35 | 0.03 | 10.45 | 88.415 |  | 128.99 | 11.01 | 12:30 Calentamiento del molino generando aumento de voltaje, se decide realizar limpieza completa al molino. 13:45 se retoma | 40.575 | Total Fino | 999.535 | 39.9814
L021018 | 02 | 35 | 0.03 | 10.625 | [6 empty] | Total Grueso | 441.75 | 17.67
L021018 | 03 | 35 | 0.03 | 10 | [6 empty] | Total Merma | 63.715
L021018 | 04 | 35 | 0.03 | 9.5
L081018 | 01 | 35 | 0.03 | 10.7 | 123.845 |  | 171.305 | 3.695 | 08:10 Limpieza molino y clasificador. 12:40 Limpieza molino completo | 47.46
L081018 | 02 | 35 | 0.03 | 10.3
L081018 | 03 | 35 | 0.03 | 9.78
L081018 | 04 | 35 | 0.03 | 9.35
L081018 | 05 | 35 | 0.03 | 7.33
L091018 | 01 | 35 | 0.03 | 9.65 | 120.67 |  | 169.13 | 5.87 | 08:00 Limpieza molino y clasificador. 12:20 Limpieza del molino removiendo criba y mallas | 48.46
L091018 | 02 | 35 | 0.03 | 9.85
L091018 | 03 | 35 | 0.03 | 9.76
L091018 | 04 | 35 | 0.03 | 10.14
L091018 | 05 | 35 | 0.03 | 9.06
L101018 | 01 | 35 | 0.03 | 9.5 | 114.74 |  | 166.84 | 8.16 | 08:00 Limpieza molino y clasificador, desmontaje válvulas. 12:30 Limpieza del molino removiendo criba y mallas | 52.1
L101018 | 02 | 35 | 0.03 | 10.1
L101018 | 03 | 35 | 0.03 | 10.4
L101018 | 04 | 35 | 0.03 | 10.7
L101018 | 05 | 35 | 0.03 | 11.4
L111018 | 01 | 35 | 0.03 | 10.87 | 107.59 |  | 165.35 | 9.65 | 08:00 Limpieza molino y clasificador, desmontaje válvulas. 12:20 Limpieza del molino removiendo criba y mallas | 57.76
L111018 | 02 | 35 | 0.03 | 11.03
L111018 | 03 | 35 | 0.03 | 12.04
L111018 | 04 | 35 | 0.03 | 11.86
L111018 | 05 | 35 | 0.03 | 11.96
L181018 | 01 | 35 | 0.03 | 8.9 | 76.84 |  | 103.47 | 1.53 | - | 26.63
L181018 | 02 | 35 | 0.03 | 9.51
L181018 | 03 | 35 | 0.03 | 8.22
L221018 | 01 | 35 | 0.03 | 10.1 | 72.27 |  | 102.62 | 2.38 | - | 30.35
L221018 | 02 | 35 | 0.03 | 10.06
L221018 | 03 | 35 | 0.03 | 10.19
L231018 | 01 | 35 | 0.03 | 10.4 | 114.61 |  | 167.97 | 7.03 | 08:00 Limpieza molino: malla, criba. Más limpieza clasificador. 11:50 Orden de pallet, más limpieza molino y clasificador | 53.36
L231018 | 02 | 35 | 0.03 | 10.2
L231018 | 03 | 35 | 0.03 | 11
L231018 | 04 | 35 | 0.03 | 11.46
L231018 | 05 | 35 | 0.03 | 10.3
L241018 | 01 | 35 | 0.03 | 10.14 | 114.84 |  | 167.355 | 7.645 | 08:00 Se realizo limpieza del molino y clasificador completo. 12:10 Limpieza del molino y clasificador | 52.515
L241018 | 02 | 35 | 0.03 | 10
L241018 | 03 | 35 | 0.03 | 10.1
L241018 | 04 | 35 | 0.03 | 10.4
L241018 | 05 | 35 | 0.03 | 11.875
L251018 | 01 | 35 | 0.03 | 11 | 65.715 |  | 98.255 | 6.745 | 08:00 Limpieza del molino: criba, malla y rotor. Limpieza del clasificador: válvulas | 32.54
L251018 | 02 | 35 | 0.03 | 10.24
L251018 | 03 | 35 | 0.03 | 11.3

## Noviembre
| Resultados | [6 empty] | Observaciones
Lote de procesamiento | Cantidad cargada (kg) | Cantidad no alimentada (kg) | Producto (kg) |  |  | Cantidad Producida (kg) | Cantidad Merma (kg)
|  |  | Grueso | Fino | Post-Limpieza |  |  |  | Total Grueso (Kg)

## Diciembre
| Resultados | [6 empty] | Observaciones
Lote de procesamiento | Cantidad cargada (kg) | Cantidad no alimentada (kg) | Producto (kg) |  |  | Cantidad Producida (kg) | Cantidad Merma (kg)
|  |  | Grueso | Fino | Post-Limpieza |  |  |  | Total Grueso (Kg)